## 25-29_11_16
Сравнительное испытание сухих полимерных шпатлёвок для внутренней отделки
Цель проведения испытаний | Оценочные испытания
Дата проведения испытаний | 25, 29.11.2016
Место проведения испытаний (адрес объекта) | Верейская 41, стр.13
Наименование продукта |  | DANO JET5 | WEBER-VETONIT LR+ | Bergauf Шпатлевка полимерная Finish polimer | KNAUF polimer-finish | Bergauf Шпатлевка полимерная Silk polimer | Эконсилк PP37W | Kiilto LH | Старатели Шпатлевка финишная КР | DANO JET9
Номер во время испытаний |  | 9.2 | 8.2 | 2.1 | 3.1 | 1.1 | 7.1 | 6.1 | 5.1 | 4.1
N п/п |  | 1 | 2 | 3 | 4 | 5 | 6 | 7 | 8 | 9
№ партии
Дата выпуска
Испытания проводил (ФИО, должность) | Руководитель отдела внедрения ООО "НеМ.КА" Томашевский А.Е.
Основные технические характеристики
Минимальная толщина нанесения | мм | 1 | 1 | 0.5 | 0.5 | 0.5 | 0 | 1 | 0.3 | 0.2
Максимальная толщина нанесения | мм | 6 | 5 | 3 | 5 | 3 | 1.5 | 2 | 3 | 4
Максимальный размер фрации наполнителя ЗАДЕКЛАРИРОВАНО | мм | 0.315 | 0.3 | 0.05 | 0.05 | 0.05 | 0.06 | 0.25 | 0.2 | 0.25
Максимальный размер фрации наполнителя ФАКТ | мм | 0.14 | 0.2 | 0.14 | 0.2 | 0.14 | 0.2 | 0.2 | 0.2 | 0.2
Средний размер фракции наполнителя | мм
Водопотребность ЗАДЕКЛАРИРОВАНО | л/кг | 0.38 | 0.36 | 0,33-0,37 | 0.38 | 0,33-0,37 | 0,36-0,37 | 0,3-0,33 | 0,3-0,36 | 0.38
Водопотребность ФАКТ | л/кг | 0.3 | 0.3 | 0.3266667 | 0.3166667 | 0.3416667 | 0.3416667 | 0.3333333 | 0.3666667 | 0.3833333
Условия проведения испытаний
Температура воздуха (пов-ти) при нанесении | С | 13 | 13 | 13 | 13 | 13 | 13 | 13 | 13 | 13
Слой наносимого материала | мм | 1-1,5 | 1-1,5 | 1 | 1 | 1 | 1 | 1 | 1 | 1
Подготовка пов-ти | Нет | х | х | х | х | х | х | х | х | х
Грунтовка
Пооверхность для нанесения | ГКЛ | х | х | х | х | х | х | х | х | х
ГВЛ
Штукатурка
Бетон
Другое
Результаты тестирования
Показатель
Материал в упаковочной таре
Цвет | Белый
Серый
Желтый
| Кремовый | [6 empty] | х
Другое
При смешивании смесь | Легко и равномерно промешивается | х | х | х | х | х | х | х | х | х
Трудно промешивается
Появляются комки
Смешивание сухой смеси с водой(2 мин и через 5 мин повторно) | Требует много времени
| Недолгое | х | х | х | х | х | х | х | х | х
Запах | Нет
| Незначительный | [7 empty] | х
Резкий удушливый
После смешивания смесь | Набухает долго
Набухает со средней скоростью
Набухает быстро
| Не оценивалось | х | х | х | х | х | х | х | х | х
После набухания смесь | Требут тщательного перемешивания
| Требут легкого перемешивания | х | х | х | х | х | х | х | х | х
Не требует перемешивания (готова к работе)
После приготовления смесь | Течет со шпателя
| Имеет нормальную консистенцию | х | х | х | х | х | х | х | х | х
Густая
Сильно липнет к шпателю
Живучесть приготовленной смеси(96 час) | Достаточная
| Выдерживает перерыв на выходные дни | х | х | х | х | х | х | х |  | х
| Слишком короткая | [7 empty] | х
Не оценивалась
Нанесение на поверхность
Способ нанесения (при машинном указать: тип оборуд., р-р сопла, давление и т.д.) | Ручной | х | х | х | х | х | х | х | х | х
Машинный
Рабочее время готового материала | Достаточное
| Короткое |  |  | х
Не оценивалось
Нанесение на поверхность | Требуется приложение усилий для надавливания на шпатель |  |  |  |  | х |  |  | х
| Обычное | х | х | х | х |  | х | х |  | х
Без усилий
При нанесении на поверхность смесь | Излишне подвижная
Задирается за шпателем
| Обладает хорошей пластичностью |  |  |  | х |  |  |  |  | х
Внешний вид нанесенного слоя(для слоя до1,5мм) | Присутствуют воздушные пузыри, кратеры
Присутствуют бороздки от крупных частиц
| Равномерный и однородный | х | х | х | х | х | х | х | х | х
Разглаживание | Быстрое
| Нормальное | х | х |  | х | х | х | х | х | х
| Требуется многократное выравнивание |  |  | х
Применима для | Тонких слоев (до 1мм) | х | х | х | х | х | х | х | х | х
Средней толщины (1-2мм)
| Формирования углов | х | [5 empty] | х |  | х
Заполнения трещин
Высыхание
После нанесения пов-ть сохнет | Долго
Быстро
| Замер не производился | х | х | х | х | х | х | х | х | х
Усадка во время высыхания | Сильная
Небольшая
Допустимая
| Прочее |  |  | 28% | 28% | 32% | 32% | 10% | 21% | 25%
После высыхания | Пов-ть гладкая
Шершавая
Сильно зернистая
Трещинообразование после высыхания | Сплошная, без трещин | х | х | х | х | х | х | х | х | х
Трещины при слое 1мм.
Трещины при слое 2мм.
Трещины при слое 3мм.
Отслоение от основания | Отсутствует | х | х | х | х | х | х | х | х | х
Присутствует
Цвет поверхности после высыхания | Нравится | х | х | х | х | х | х |  | х | х
| В целом устраивает | [6 empty] | х
Не нравится
Ошкуривание
Усилие при ошкуривании | Легкое | х | х | х | х | х | х | х | х | х
Среднее
Значительное
Отмарывание при ошкуривании | Присутствует | х | х | х |  | х | х |  | х
Отсутствует
| Незначительное |  |  |  | х |  |  | х |  | х
Воздействие шпатлевки на абразивный материал | Засаливает
Истиратет
Истирает средне
| Истирает экономно | х | х | х | х | х | х | х | х | х
После ошкуривания пов-ть | Ровная | х |  |  | х |  |  |  | х | х
| Текструрная |  | х | х |  | х | х | х
Грунтовка первого слоя материала шпатлевки
Видоизменение шпатлевки (размывание) при нанесении грунтовки | Да | х | х | х | х | х | х | х
| Нет | [7 empty] | х | х
Нанесение второго слоя
Второй слой | Наноситсся | х | х | х | х |  | х | х |  | х
Наноситсся после грунтовки предыдущего слоя
| Нет |  |  |  |  | х |  |  | х
Заделка стыков ГКЛ
Заполнение стыка и приклейка армировочной ленты Sheetrock | Применима | х |  |  | х |  |  | х | х | х
| Не применима |  | х | х |  | х | х
Оценка продукта | 10 бальная шкала | 7 | 5 | 5 | 8 | 4 | 5 | 6 | 4 | 9
Заключение:
Название продукта | Номер во время испытаний | Комментарии по работе с материалом
DANO JET5 | 9.2 | Не удобна в использовании для слоев более 1мм (На более толстом слое образуются раковины для удаления которых требуется значительное время). Адгезия к бумажной соединительной ленте 100%. Отмарывание незначительное. После ошкуривания поверхность плотная с небольшими рисками при ручном ошкуривании.
WEBER-VETONIT LR+ | 8.2 | Не удобна в использовании для слоев более 1мм (На более толстом слое образуются раковины для удаления которых требуется значительное время). Адгезия к бумажной соединительной ленте 0%. Отмарывание значительное. Присутствуют крупные включения, вырываемые при ошкуривании. После ошкуривания поверхность рыхлая с равномерными кратерами от вырваного наполнителя, имеет слабую несущую способнсть, могут быть вопросы при использованиии с тяжелыми обоями
Bergauf Шпатлевка полимерная Finish polimer | 2.1 | Не удобна в использовании для слоев более 1мм (На более толстом слое образуются раковины для удаления которых требуется значительное время). Адгезия к бумажной соединительной ленте 0%. Отмарывание значительное. После ошкуривания поверхность рыхлая с рисками от вырваного наполнителя, имеет слабую несущую способность, могут быть вопросы при использовании с тяжелыми обоями
KNAUF polimer-finish | 3.1 | Не удобна в использовании для слоев более 1мм (На более толстом слое образуются раковины для удаления которых требуется значительное время). Адгезия к бумажной соединительной ленте 75%. Отмарывание незначительное. После ошкуривания поверхность плотная с небольшими рисками при ручном ошкуривании
Bergauf Шпатлевка полимерная Silk polimer | 1.1 | Не удобна в использовании для слоев более 1мм (На более толстом слое образуются раковины для удаления которых требуется значительное время). Адгезия к бумажной соединительной ленте 0%. Отмарывание значительное. После ошкуривания поверхность рыхлая с рисками от вырваного наполнителя имеет слабую несущую способность, могут быть вопросы при использовании с тяжелыми обоями
Эконсилк PP37W | 7.1 | Не удобна в использовании для слоев более 1мм (На более толстом слое образуются раковины для удаления которых требуется значительное время). Адгезия к бумажной соединительной ленте 50%. Сильно размывается при грунтовании. Ошкуривание сопровождается значительным осыпанием материала. После ошкуривания поверхность рыхлая с рисками от вырваного наполнителя имеет слабую несущую способность, могут быть вопросы при использовании с тяжелыми обоями
Kiilto LH | 6.1 | Не удобна в использовании для слоев более 1мм (На более толстом слое образуются раковины для удаления которых требуется значительное время). Адгезия к бумажной соединительной ленте 100%. Отмарывание значительное. После ошкуривания поверхность рыхлая с рисками от вырваного наполнителя имеет слабую несущую способность, могут быть вопросы при использовании с тяжелыми обоями
Старатели Шпатлевка финишная КР | 5.1 | Не удобна в использовании для слоев более 1мм (На более толстом слое образуются раковины для удаления которых требуется значительное время). . Адгезия к бумажной соединительной ленте 100%. Проблемы со стыковкой участков в одном слое. Отмарывание незначительное. Требует серъезной доработки, связанной со временем жизни и послойным нанесением (подварачивается).
DANO JET9 | 4.1 | Не удобна в использовании для слоев более 1мм (На более толстом слое образуются раковины для удаления которых требуется значительное время). Адгезия к бумажной соединительной ленте 100%. Отмарывание незначительное. После ошкуривания поверхность плотная с небольшими рисками при ручном ошкуривании.