## Лист1
Результаты испытаний штукатурок гипсовых для внутренней отделки.
Производитель |  | Bergauf | Волма | KNAUF | Kreisel | Стройбриг | Старатели | De-Luxe
Наименование |  | Praktik ГШЛ | Гипс-актив | МП-75 | 651 | РG26/1MV | Гипсовая МН | Шт. цем. Класс "Легкая"
|  | Шт. гипс., легкая | Шт. гипс. | Шт. гипс. | Шт. гипс. | Шт. гипс. | Шт. гипс. | Шт. гипс.
Условия применения |  | внутр. | внутр. | внутр. | внутр. | внутр. | внутр. | нар.
Характеристики сухого продукта
Цвет сухой смеси |  | белый | серый | серый | серый | белый | белый | серый
Максимальная фракция, мм |  | 0.63 | 0.63 | 0.63 | 0.63 | 0.63 | 0.63 | 0.63
Однородность состава (присутствие крупных включений) |  | нет | нет | нет | нет | нет | нет | нет
Характеристики рабочей смеси
Перемешиваемость раствора |  | легко | легко | легко | легко | легко | легко | легко
Наличие включения, непромесов в смеси |  | нет | нет | нет | нет | нет | нет | нет
«Жизнеспособность» приготовленной смеси, ч |  | 1.5 | 2 | 2 | 2.5 | 2 | 2 | 1.5
Расход сухой смеси на 1 м2 при толщине 10 мм, кг | заявлен | 9,5-10,5 | 8-9 | 10 | 10 | 10-11 | 8-9 | 8,5-9
| факт | 10 | 9,6 | 10 | 10 | 10,5 | 9,5 | 10
Толщина нанесения, мм min-max |  | 5-25 | 5-30 | 5-30 | 8-50 | 3-40 | 5-50 | 5-50
Расслоение смеси |  | нет | нет | нет | нет | нет | нет | нет
Очаговость схватывания смеси на поверхности |  | нет | нет | нет | нет | нет | нет | нет
Нанесение на поверхность
Прилипание к инструменту |  | незначит. | нет. | нет. | незначит. | незначит. | нет. | значит.
Легкость (пластичность) нанесения раствора |  | хор. | хор. | хор. | хор. | хор. | хор. | хор.
Очаговость схватывания смеси на поверхности |  | нет | нет | нет | нет | нет | нет | нет
Подрезка |  | легко | легко | легко | легко | легко | легко | легко
Сроки схватывания (подрезка), ч |  | 1,5-2 | 2-2,5 | 2-2,5 | 2,5-3 | 2-2,5 | 1,5-2 | 1,5-2
Смачивание |  | хор. | хор. | хор. | хор. | хор. | хор. | хор.
Шпатлевание |  | хор. | хор. | хор. | хор. | хор. | хор. | хор.
Глянцевание |  | средн. | хор. | хор. | средн. | средн. | хор. | средн.
Характеристики готовой поверхности
Цвет поверхности после высыхания |  | сл. кость | серый | серый | серый | сл. кость | сл. Кость | серый
Структура нанесенного слоя |  | однород. | однород. | однород. | однород. | однород. | однород. | однород.
Трещинообразование |  | нет | нет | нет | нет | нет | нет | нет
Осыпание и вытирание |  | нет | нет. | нет | нет | нет. | нет. | нет
Усадка |  | нет. | нет. | нет. | нет. | нет. | нет. | нет.
Пыление |  | нет | нет | нет | нет | нет | нет | нет
Отслоение от основания |  | нет | нет | нет | нет | нет | нет | нет
Рекомендуемый вид финишной отделки
Декоративная штукатурка |  | х | х | х | х | х | х | х
Обои |  | х | х | х | х | х | х | х
Покраска |  | х | х | х | х | х | х | х
Комментарии при работе со смесью. Замечания и пожелания. |  | Неуверенная работа на максимальном слое 30мм. Склона к сползанию на слоях более 20 мм | Хорошая штукатурка в своем ценовом сегменте | Продукт стабильный по качеству. Последнее время существует проблема связанная с невысоким ресурсом героторных пар (20-30т) | Продукт среднего качества, не очень удобен в работе, тянется за инструментом, сложен в глянцевании | Тяжело транспортируется по рукаву. Сильно налипает на инструмент. "Плавает" время жизни | Продукт стабильный по качеству. Удобен в применении, отлично глянцуется | Продукт среднего качества, не очень удобен в работе, тянется за инструментом, сложен в глянцевании