## Лист1
Результаты испытаний штукатурок цементных для внутренней отделки и универсальных (фасад, внутренние работы)
Производитель |  | Bergauf |  |  |  |  | Волма | KNAUF |  | Kreisel |  |  |  |  | Стройбриг |  | Wber-Vetonit | De-Luxe
Наименование |  | Easy Plaster | Prima interier | Bau interier | Praktik ЦШВ | Praktik ЦШ | Акваслой МН | Грюндбанд | Унтерпутц | 500 | 501 | 502L | 555 | 580 | РС21М | РС24ML | TT40 | Шт. цем. Класс "Легкая" | Шт. цем. Класс "Фасад"
|  | Шт. цем., легкая | Шт. цем., легкая, премиум | Шт. цем., легкая | Шт. цем. | Шт. цем. | Шт. цем. | Шт. цем. С пенопласт. Крошкой | Шт. цем. | Шт. цем. | Шт. цем. | Шт. цем.легкая | Шт. цем. | Шт. цем. | Шт. цем. | Шт. цем.легкая | Шт. цем. | Шт. цем. | Шт. цем.
Условия применения |  | внутр. | внутр. | внутр. | внутр. | нар. | внутр. | нар. | нар. | нар. | нар. | нар. | нар. | нар. | нар. | нар. | нар. | нар. | нар.
Показатель
Прочность на сжатие (более), 28 суток, Мпа | ГОСТ
| заявлена |  | 2.5 | 2.5 | 7 | 10 | 1.5 | 3.4 | 2.5 | 5 | 3.5 |  | 5 | 7.5 | 2.5 | 3 | 10 | 5 | 10
| факт | [11 empty] | 8.5 | 14.5 |  |  |  | 3.8 | 5.4
Адгезия (прочность сцепления с основанием), Мпа | ГОСТ | 0.3 | 0.3 | 0.3 | 0.3 | 0.3 | 0.3 | 0.3 | 0.3 | 0.3 | 0.3 | 0.3 | 0.3 | 0.3 | 0.3 | 0.3 | 0.3 | 0.3 | 0.3
| заявлена |  | 0.3 | 0.3 | 0.4 | 0.4 | 0.25 | 0.4 | 0.4 | 0.3 | 0.3 | 0.3 | 0.3 | 0.4 | 0.4 | 0.4 | 0.4 | 0.5 | 0.5
| факт | [11 empty] | 0.5 | 0.52 |  |  |  | 0.11 | 0.1
Марка по морозостойкости (более), циклов | ГОСТ |  |  |  |  | 25 |  | 25 | 25 | 25 | 25 | 25 | 25 | 25 | 25 | 25 | 25 | 25 | 25
| заявлена |  |  |  |  | 50 |  |  | 25 | 50 | 50 | 50 | 50 | 50 |  |  |  | 50 | 50
| факт | [11 empty] | 75 | 75
Характеристики сухого продукта
Цвет сухой смеси |  | белый | белый | серый | серый | серый | серый | серый | серый | серый | серый | серый | серый | серый | серый | серый | серый | серый | серый
Максимальная фракция, мм |  | 0.63 | 0.63 | 0.63 | 0.63 | 1.25 | 1.25 | 1.5 | 1.5 | 0.5 | 1.25 | 1.25 | 2 | 2 | 0.63 | 2.5 | 1.2 | 0.63 | 1.25
Однородность состава (присутствие крупных включений) |  | нет | нет | нет | нет | нет | нет | нет | нет | нет | нет | нет | нет | нет | нет | нет | нет | нет | нет
Характеристики рабочей смеси
Перемешиваемость раствора |  | легко | легко | легко | легко | легко | легко | легко | легко | легко | легко | легко | легко | легко | легко | легко | легко | легко | легко
Наличие включения, непромесов в смеси |  | нет | нет | нет | нет | нет | нет | нет | нет | нет | нет | нет | нет | нет | нет | нет | нет | нет | нет
«Жизнеспособность» приготовленной смеси, ч |  | 1.5 | 1.5 | 1 | 3 | 3 | 2 | 2 | 3 | 3 | 3 | 3 | 3 | 3 | 3 | 3 | 2 | 3 | 3
Расход сухой смеси на 1 м2 при толщине 10 мм, кг | заявлен | 12-13 | 12-13 | 12-13 | 16-18 | 16-18 | 11-12 | 12 | 17 | 15 | 14 | 13 | 15 | 15 | 16 | 10 | 17 | 11-12 | 16
| факт | 13 | 13 | 13 | 18 | 18 | 12 | 12 | 17 | 16,5 | 13 | 12,5 | 16 | 16 | 16 | 12 | 16 | 12 | 16
Толщина нанесения, мм min-max |  | 5-30 | 5-30 | 5-30 | 5-25 | 5-25 | 10-15 | 10-30 | 10-35 | 5-20 | 10-30 | 10-30 | 10-40 | 10-40 | 5-30 | 10-30 | 5-40 | 5-30 | 5-20
Расслоение смеси |  | нет | нет | нет | нет | нет | нет | нет | нет | нет | нет | нет | нет | нет | нет | нет | нет | нет | нет
Очаговость схватывания смеси на поверхности |  | нет | нет | нет | нет | нет | нет | нет | нет | нет | нет | нет | нет | нет | нет | нет | нет | нет | нет
Нанесение на поверхность
Прилипание к инструменту |  | незначит. | незначит. | незначит. | незначит. | незначит. | незначит. | незначит. | незначит. | незначит. | незначит. | незначит. | незначит. | незначит. | незначит. | незначит. | незначит. | незначит. | незначит.
Легкость (пластичность) нанесения раствора |  | хор. | хор. | хор. | хор. | хор. | хор. | хор. | хор. | хор. | хор. | хор. | хор. | хор. | хор. | хор. | хор. | хор. | хор.
Очаговость схватывания смеси на поверхности |  | нет | нет | нет | нет | нет | нет | нет | нет | нет | нет | нет | нет | нет | нет | нет | нет | нет | нет
Подрезка |  | легко | легко | легко | легко | легко | легко | легко | легко | легко | легко | легко | легко | легко | легко | легко | легко | легко | легко
Сроки схватывания (подрезка), ч |  | 8-10 | 4-5 | 4-5 | 6-8 | 6-8 | 8-10 | 6-8 | 6-8 | 8-10 | 8-10 | 8-10 | 8-10 | 8-10 | 6-8 | 6-8 | 8-10 | 8-10 | 8-10
Характеристики готовой поверхности
Цвет поверхности после высыхания |  | белый | белый | серый | серый | серый | серый | серый | серый | серый | серый | серый | серый | серый | серый | серый | серый | серый | серый
Структура нанесенного слоя |  | однород. | однород. | однород. | однород. | однород. | однород. | однород. | однород. | однород. | однород. | однород. | однород. | однород. | однород. | однород. | однород. | однород. | однород.
Трещинообразование |  | нет | нет | нет | нет | нет | нет | нет | нет | нет | нет | нет | нет | нет | нет | нет | нет | нет | нет
Осыпание и вытирание |  | нет | нет | нет | нет | нет | незначит. | нет | незначит. | нет | незначит. | незначит. | нет | нет | незначит. | незначит. | нет | нет | нет
Усадка |  | допустим. | допустим. | допустим. | допустим. | допустим. | допустим. | допустим. | допустим. | допустим. | допустим. | допустим. | допустим. | допустим. | допустим. | допустим. | допустим. | допустим. | допустим.
Пыление |  | нет | нет | нет | нет | нет | нет | нет | нет | нет | нет | нет | нет | нет | нет | нет | нет | нет | нет
Отслоение от основания |  | нет | нет | нет | нет | нет | нет | нет | нет | нет | нет | нет | нет | нет | нет | нет | нет | нет | нет
Рекомендуемый вид финишной отделки
Керамическая плтка |  | х | х | х | х | х | х | х | х | х |  |  | х | х | х | х | х | х | х
Керамогранит, нат. Камень |  |  |  |  | х | х | [6 empty] | х | х |  |  | х
Декоративная штукатурка |  | х | х | х | х | х | х | х | х | х | х | х | х | х | х | х | х | х | х
Обои |  | х | х | х | х | х | х | х | х | х | х | х | х | х | х | х | х | х | х
Покраска |  | х | х | х | х | х | х | х | х | х | х | х | х | х | х | х | х | х | х
Комментарии при работе со смесью. Замечания и пожелания. |  | Рекомендованный вариант отделки: плитка, декоративная штукатурка | Рекомендованный вариант отделки: плитка, декоративная штукатурка | Рекомендованный вариант отделки: плитка, декоративная штукатурка | Неуверенная работа на максимальном слое 30мм. Склона к сползанию на слоях более 20 мм | Неуверенная работа на максимальном слое 30мм. Склона к сползанию на слоях более 20 мм | Неуверенная работа на максимальном слое 30мм. Склонна к растрескиванию на больших слоях | Проблемы при транспортировке смеси при помощи пневмотранспорта из-за наполнителя (полистерольной крошки), возможно расслоение материала | Присутствовали проблемы с осыпанием поверхностного слоя штукатурки | Мелкофракциооный наполнитель позволяет экономно использовать шпатлевку | Присутствует проблема с осыпанием поверхностного слоя штукатурки | Присутствует проблема с осыпанием поверхностного слоя штукатурки | Рекомендованный вариант отделки: плитка, декоративная штукатурка | Рекомендованный вариант отделки: плитка, декоративная штукатурка | Узкий диапазон регулировки водотвердого соотношения. На слоях более 15 мм склонна к сползанию со стены. Тяжело транспортируется по рукаву | Присутствовали проблемы с осыпанием поверхностного слоя штукатурки | Рекомендованный вариант отделки: плитка, декоративная штукатурка | Неуверенная работа на слое более 20 мм. Тяжело транспортируется по рукаву. Вопрос по адгезии к поверхности | Неуверенная работа на слое более 20 мм. Тяжело транспортируется по рукаву. Вопрос по адгезии к поверхности